## Sheet1
条款号 | PDF文件页码 | 规格印刷页码 | 对应段落首句（关键词）
4.3.1-1 | 6 | 29 | 装用KD575‑A‑M及G301齿轮箱的动车轮对组成检修时须退卸车轮（含轮盘）；
4.3.1-2 | 6 | 29 | 拖车车轮对组成可不退卸车轮。
4.3.1-3 | 6 | 29 | 车轮报废时，车轮组成（含制动盘）须整体更换。
4.3.1-4 | 6 | 29 | 轮对组成空心车轴和车轮须按规定进行超声波探伤检查。
4.3.1.1-1 | 6 | 29 | 车轮直径小于Φ800mm时，车轮（含轮盘）整体更换。
4.3.1.1-2 | 6 | 29 | 车轮采用注油退卸方式，注油压力不大于125MPa（车轮直径小于 Φ800mm退卸时不大于200MPa），退卸起始压力不大于200kN。
4.3.1.1-3 | 6 | 29 | 车轮与车轴组装前尺寸测量要求如下：含（图4-3）
图4-3 | 7 | 30 | 测量位置示意图
4.3.1.1-4 | 7 | 30 | 检修车轮（旧轮）与车轴组装时，以毂孔3面9点的平均值和轮座的3面9点的平均值得出的过盈量值须在0.220～0.313mm范围内...
4.3.1.1-5 | 7 | 30 | 车轮与车轴采用冷压装方式进行组装，轮对压装符合EN 13260的要求，压装前在轮毂孔及轮座处涂抹少量润滑剂...
4.3.1.1-6 | 7 | 30 | 轮对检压测试技术要求（含a-d）
4.3.1.1-7 | 8 | 31 | 车轮组装后，同一轮对两车轮踏面间的电阻不大于0.01Ω。
4.3.1.1-8 | 8 | 31 | 动、拖车轮对均须进行动平衡测试，不平衡量不大于45g·m……
4.3.1.1-9 | 8 | 31 | 车轮踏面镟修须满足下列要求：（含a-e）
4.3.1.2-1 | 8 | 31 | 车轴外露表面油漆状态良好，如有脱落须确认轴身状态：
4.3.1.2-2 | 8 | 31 | 车轴轮座表面的锈蚀、氧化、纵向划伤缺陷深度不大于1mm时，允许局部手工打磨去除；
4.3.1.2-3 | 8 | 31 | 车轴轴颈的检修要求如下：（含a-e）
4.3.1.2-4 | 9 | 32 | 车轮或轴盘重新压装时，轮座或盘座表面不得存在超过1mm深的纵向缺陷。
4.3.1.2-5 | 9 | 32 | 轮对退卸轴承后须对轴颈、防尘板座、轮座（仅动车）、轴颈与防尘板座之间的过渡圆弧、防尘板座与轮座之间的过渡圆弧进行磁粉探伤检查...
4.3.1.3-1 | 9 | 32 | 轮对组装后应满足下列要求：（含a-g）
4.3.1.3-2 | 10 | 33 | 轮对涂装要求（含a-b）
4.3.1.3-3 | 10 | 33 | 轮对组成检修合格后须按规定刻打检修标记。（含a-b）
4.3.2-1 | 10 | 33 | 退卸轴箱轴承，表面清洗后外观检查，轴承外圈外表面不得存在剥离、电蚀、裂纹等缺陷...
4.3.2-2 | 10 | 33 | 轴承检测、组装间的相对湿度不大于60%……
4.3.2-3 | 10 | 33 | 轴承分解检修，挡油环、外圈、内圈组件、后挡圈各件清洗后进行外观检查...（含a-i，含图4-4、表4-4、表4-5）
图4-4 | 11 | 34 | 圆锥滚子轴承术语
表4-4 | 11 | 34 | 圆锥轴承外观判定标准
表4-5 | 12 | 35 | 轴承组装前检测项目
4.3.2-4 | 13 | 36 | 轴承压装前，车轴轴肩R及与后挡圈配合处涂抹防锈剂...（含表4-6）
表4-6 | 13 | 36 | 轴承的压装力和止推力
4.3.2-5 | 13 | 36 | 轴承组装完成后，须在轴承后盖与轴肩的悬隙部位周围涂抹密封胶。
4.3.2-6 | 13 | 36 | 更新轴箱轴承时，手动旋转轴承外圈使外圈通气孔朝向正上方后再安装轴箱...
4.3.2-7 | 13 | 36 | 轴承转动灵活，无卡阻等异常现象。
4.3.3 | 13 | 36 | 轴箱装置 速度传感器、轴箱体、前盖、后盖、定位节点、压盖、测速齿轮分解检修。
4.3.3.1-1 | 13 | 36 | 表面清除锈污后外观检查，存在裂纹、电蚀时更换，螺纹孔内有毛刺、污垢时须清除...
4.3.3.1-2 | 13 | 36 | 轴箱体竖筋板与箱体及压盖座连接圆弧部位、轴箱体横筋板长圆孔部位的损伤修复后深度不得超过0.7mm...
4.3.3.1-3 | 13 | 36 | 在室温20℃时轴箱体内孔内径尺寸须满足...
4.3.3.1-4 | 13 | 36 | 压盖与定位节点接触表面无明显损伤，油漆脱落时找补。
4.3.3.1-5 | 14 | 37 | 轴箱体、轴箱定位节点和压盖组装时螺栓紧固扭矩为150N•m。
4.3.3.1-6 | 14 | 37 | 头、尾车安装排障装置的轴箱体须与其余未安装过排障装置的轴箱体交换装用。
4.3.3.2-1 | 14 | 37 | 轴箱前盖：轴箱前盖与轴箱体装配面不许有电蚀，前盖表面目视检查无裂纹，表面伤痕深度不大于5mm时消除锐棱，超限时更换。
4.3.3.2-2 | 14 | 37 | 轴箱后盖：轴箱后盖与轴箱体装配面不许有电蚀……
4.3.3.3 | 14 | 37 | 测速齿轮表面状态良好，齿轮有轻微磕碰、变形时打磨去除高点。
4.3.3.4-1 | 14 | 37 | 定位节点每6年（1年的存放期+6年的使用期）更换一次，有下列情况者更换：（含a-g）
4.3.3.4-2 | 14 | 37 | 轴箱定位节点须做刚度检测，须满足下列要求...（含图4-5）
图4-5 | 15 | 38 | 定位节点方向图示
4.3.4-1 | 15 | 38 | 轴端部件安装：轴端锁紧螺母手动旋至与轴承密封挡油环接触，最终安装扭矩为1960～2940N•m。
4.3.4-2 | 15 | 38 | 轴箱体预组装：轴箱体须在(20±2.5)℃恒温环境下检测和组装。
4.3.4-3 | 15 | 38 | 转向架轮对轴箱装有不同的速度传感器，速度传感器安装时测量并调整速度传感器和测速齿轮之间的间隙...
4.3.4-4 | 15 | 38 | 轮对轴箱组成组装技术要求详见附录A……